## Tabelle1a
Tabelle 1a: Stoffliche Verwertung von Altreifen und Substitutionsäquivalente 2013
Einsatzbereich | Abfallart | Verwertete Menge | Produkt | Substitutionsäquivalent
Gummiverarbeitende Industrie | Gummigranulat | 156.000 t | Gummimodifiziertes Bitumen für Asphalt, Materialien für Sportanlagen, Matten, Lärmschutzwände | Synthesekautschuk
Stahlindustrie | Stahleinlagen, Reifendraht | 42.000 t | Stahl | Stahl
Zementindustrie | Altreifen | 36.000 t | Zement | Quarzsand
| Altreifen | 24.000 t | Zement | Eisenerz
Gesamt |  | 258.000 t
Quelle: Umweltbundesamt, FKZ 3714 93 316 0

## Tabelle1b
Tabelle 1b: Energetische Verwertung von Altreifen und Substitutionsäquivalente 2013
Einsatzbereich | Abfallart | Verwertete Menge | Energieinhalt | Substitutionsäquivalent
MVA | Altreifen | 4.000 t | 29,0 MJ/kg | Strom + Wärme
Zementindustrie | Altreifen | 150.000 t | 29,0 MJ/kg | Steinkohle
| Textilien | 33.000 t | 20,1 MJ/kg
Gesamt |  | 187.000 t
Quelle: Umweltbundesamt, FKZ 3714 93 316 0

## Tabelle2a
Tabelle 2a: Abschätzung der stofflichen Verwertung von Altreifen 2007 – 2015
Einsatzbereich | Abfallart | Verwertete Menge in t
|  | 2007 | 2008 | 2009 | 2010 | 2011 | 2012 | 2013 | 2014 | 2015
Gummiverarbeitende Industrie | Gummigranulat | 141000 | 129000 | 147000 | 177000 | 198000 | 178000 | 156000 | 207000 | 202000
Stahlindustrie | Stahleinlagen, Reifendraht | 38000 | 35000 | 39000 | 48000 | 53000 | 48000 | 42000 | 56000 | 54000
Zementindustrie | Altreifen (Quarzsandsubstitut) | 46000 | 43000 | 40000 | 41000 | 45000 | 39000 | 36000 | 37000 | 37000
| Altreifen (Eisenerzsubstitut) | 31000 | 29000 | 27000 | 28000 | 30000 | 26000 | 24000 | 25000 | 25000
Gesamt |  | 256000 | 236000 | 253000 | 294000 | 326000 | 291000 | 258000 | 325000 | 318000
Quelle: Umweltbundesamt, FKZ 3714 93 316 0

## Tabelle2b
Tabelle 2b: Abschätzung der energetischen Verwertung von Altreifen 2007 – 2015
Einsatzbereich | Abfallart | Verwertete Menge in t
|  | 2007 | 2008 | 2009 | 2010 | 2011 | 2012 | 2013 | 2014 | 2015
MVA | Altreifen | 2000 | 1000 | 3000 | 1000 | 1000 | 2000 | 4000 | 2000 | 1000
Zementindustrie | Altreifen | 191000 | 180000 | 169000 | 173000 | 189000 | 161000 | 150000 | 156000 | 156000
| Textilien | 30000 | 27000 | 31000 | 37000 | 41000 | 37000 | 33000 | 43000 | 42000
Gesamt |  | 223000 | 208000 | 203000 | 211000 | 231000 | 200000 | 187000 | 201000 | 199000
Quelle: Umweltbundesamt, FKZ 3714 93 316 0

## Tabelle3a
Tabelle 3a: Verwertungseffekte der stofflichen Verwertung von Altreifen 2007 – 2015
Indikator | Einheit | 2007 | 2008 | 2009 | 2010 | 2011 | 2012 | 2013 | 2014 | 2015
DIERec | kt | 830 | 763 | 845 | 1011 | 1124 | 1010 | 888 | 1159 | 1129
DERec | kt | 628 | 577 | 637 | 756 | 842 | 754 | 665 | 862 | 841
KEA-Saldo mit Vorketten | TJ | 13674 | 12515 | 14239 | 17158 | 19180 | 17247 | 15116 | 20055 | 19560
KEA-Saldo ohne Vorketten | TJ | 6270 | 5738 | 6528 | 7861 | 8788 | 7901 | 6926 | 9184 | 8960
Quelle: Umweltbundesamt, FKZ 3714 93 316 0

## Tabelle3b
Tabelle 3b: Verwertungseffekte der energetischen Verwertung von Altreifen 2007 – 2015
Indikator | Einheit | 2007 | 2008 | 2009 | 2010 | 2011 | 2012 | 2013 | 2014 | 2015
DIERec | kt | 314 | 293 | 286 | 297 | 325 | 285 | 264 | 283 | 280
DERec | kt | 244 | 227 | 222 | 230 | 252 | 221 | 205 | 220 | 217
KEA-Saldo | TJ | 8075 | 7547 | 7329 | 7656 | 8384 | 7311 | 6728 | 7274 | 7220
KEA-Saldo ohne Vorketten | TJ | 201 | 173 | 203 | 175 | 190 | 185 | 209 | 185 | 166
Quelle: Umweltbundesamt, FKZ 3714 93 316 0

## Tabelle4
Tabelle 4: Datenquellen und Annahmen zur Ermittlung der Indikatoren
Altreifen | Kommentare
Abbildung Primärproduktion | Altreifen substituieren zum einen synthetischen Kautschuk und Stahl, die bei der mechanischen Verwertung von Altreifen wiedergewonnen werden. Zum anderen haben Altreifen in der Zementindustrie neben ihrer thermischen Bedeutung beim Verbrennen auch den Vorteil, dass die Verbrennungsrückstände der Reifen mineralische Inputstoffe und Eisenoxid ersetzen. Für die Abbildung dieser Substitutionsprozesse wurden die KRA- und KEA-Koeffizienten folgender ecoinvent-Prozesse verwendet: „market for synthetic rubber (GLO)“, „steel production, converter, unalloyed (RER)“, zu jeweils 50% die Prozesse „market for sand, (GLO)“ und „gravel and sand quarry operation, (CH)“ und „clinker production, (RER)“
Abbildung Sekundärproduktion | Für den Sekundärprozess wurde der Prozess „market for used tyre (GLO)“ verwendet
Annahmen für DERec-Berechnung | Für synthetischen Kautschuk wurden die Inputs an Erdöl und Erdgas ohne ausländische Vorkette gerechnet und so ein Netto-Koeffizient ermittelt. Die verwendeten Prozesse für Erdgas und Erdöl entsprechen denen der Berechnung des DERec der Kunststoffsorten. Die substituierte Menge an Stahl wurde, wie im Kommentar zu Eisen/Stahl beschrieben, ohne ausländische Vorketten gerechnet.