## Tabelle1a
Tabelle 1a: Stoffliche Verwertung von Alttextilien und Substitutionsäquivalent 2013
Einsatzbereich | Abfallart | Verwertete Menge Menge | Erzeugtes Sekundärprodukt | Substitutionsäquivalent
Reißspinnstoffindustrie | Alttextilien | 151.000 t | Verkleidung und Füllung im Automobilbau, Dämmmaterial (Wärme, Schall) | Synthesefasern auf Erdölbasis (71%), Cellolosefasern (27%), Baumwolle (2%)
Alttextilverwertung | Alttextilien | 187.000 t | Putzlappen und weitere Produkte aus Alttextilien | Cellulose (60%), Polyester (40%)
Quelle: Umweltbundesamt, FKZ 3714 93 316 0

## Tabelle1b
Tabelle 1b: Energetische Verwertung von Alttextilien und Substitutionsäquivalent 2013
Einsatzbereich | Abfallart | Verwertete Menge | Heizwert | Substitutionsäquivalent
MVA | Alttextilien | 135.000 t | 20,1 MJ/kg | Strom + Wärme
| Fremdstoffe der Altkleider-sammlung | 18.000 t | 20,1 MJ/kg
Großfeuerungsanlagen | Altholz | 112.000 t | 20,1 MJ/kg | Strom + Wärme
Gesamt |  | 265.000 t
Quelle: Umweltbundesamt, FKZ 3714 93 316 0

## Tabelle2a
Tabelle 2a: Abschätzung der stofflichen Verwertung von Alttextilien 2007 - 2013
Verwertungsort und Verwertungsart | Verwertete Menge in t
| 2007 | 2008 | 2009 | 2010 | 2011 | 2012 | 2013
Reißspinnstoffindustrie | 168000 | 224000 | 204000 | 199000 | 208000 | 164000 | 151000
Alttextilieverwertung | 128000 | 185000 | 183000 | 194000 | 219000 | 187000 | 187000
Gesamt | 296000 | 409000 | 387000 | 393000 | 427000 | 351000 | 338000
Quelle: Umweltbundesamt, FKZ 3714 93 316 0

## Tabelle2b
Tabelle 2b: Energetischen Verwertung von Alttextilien 2007 - 2013
Verwertungsort und Verwertungsart | Stoffstrom | Verwertete Mengen in t
|  | 2007 | 2008 | 2009 | 2010 | 2011 | 2012 | 2013
MVA | Alttextilien | 188000 | 187000 | 185000 | 182000 | 181000 | 171000 | 135000
| Fremdstoffe aus der Altkleidersammlung | 80000 | 96000 | 76000 | 63000 | 53000 | 31000 | 18000
Großfeuerungsanlagen | Alttextilien | 141000 | 160000 | 149000 | 146000 | 142000 | 129000 | 112000
Summe |  | 409000 | 443000 | 410000 | 391000 | 376000 | 331000 | 265000
Quelle: Umweltbundesamt, FKZ 3714 93 316 0

## Tabelle3a
Tabelle 3a: Verwertungseffekte der stofflichen Verwertung von Alttextilien 2007 – 2013
Indikator | Einheit | 2007 | 2008 | 2009 | 2010 | 2011 | 2012 | 2013
DIERec | kt | 1425 | 1983 | 1890 | 1934 | 2115 | 1751 | 1698
DERec | kt | 1399 | 1948 | 1858 | 1902 | 2081 | 1723 | 1672
KEA-Saldo mit Vorketten | TJ | 19402 | 26614 | 24992 | 25183 | 27165 | 22163 | 21176
KEA-Saldo ohne Vorketten | TJ | 10882 | 14975 | 14109 | 14267 | 15439 | 12638 | 12118
Quelle: Umweltbundesamt, FKZ 3714 93 316 0

## Tabelle3b
Tabelle 3b: Verwertungseffekte der energetischen Verwertung von Alttextilien 2007 – 2013
Indikator | Einheit | 2007 | 2008 | 2009 | 2010 | 2011 | 2012 | 2013
DIERec und DERec | kt | 459 | 497 | 460 | 439 | 422 | 372 | 298
KEA-Saldo | TJ | 5522 | 6004 | 5560 | 5315 | 5116 | 4516 | 3643
Quelle: Umweltbundesamt, FKZ 3714 93 316 0

## Tabelle4
Tabelle 4: Datenquellen und Annahmen zur Ermittlung der Indikatoren
Alttextilien | Kommentare
Abbildung Primärproduktion | Alttextilien substituieren Kunstfasern, Baumwollfasern und Cellulose. Es wurden folgende ecoinvent-Prozessdaten verwendet: "market for fleece, polyethylene (GLO)", "cellulose fibre production, inclusive blowing in, (CH)" und "market for cotton fibre (GLO)"
Abbildung Sekundärproduktion | Für die Erfassung des Aufwandes der Sammlung und Aufbereitung wurde als Sekundärprozess der KRA/KEA des ecoinvent-Prozesses "market for waste textile, soiled (GLO)" verwendet.
Annahmen für DERec-Berechnung | Für Kunstfasern wurden die Feedstock-Anteile von Erdöl und Erdgas ohne ausländische Vorketten gerechnet und so ein modifizierter KRA bzw. KEA erzeugt; für Baumwolle wurde vom KRA bzw. KEA des Primärprozesses der KRA bzw. KEA des Prozesses "cotton production (RoW)" abgezogen. Das Eigengewicht wurde anschließend wieder hinzuaddiert.