## Daten
Hauptitel: | Verwertungseffekte in Deutschland 2013
Untertitel: | Rohstoffbezogene Ergebnisse des DIERec und DERec nach Materielien
Quelle: | Umweltbundesamt "Sekundärrohstoffwirtschaft in Stoffströmen und Stoffstrombilanzen" | [24 empty] | Quelle: Umweltbundesamt "Sekundärrohstoffwirtschaft in Stoffströmen und Stoffstrombilanzen"
Fußnote: | *Fußnote
Achsenbezeichnung 1: | Achsenbezeichnung Datenbereiche
Achsenbezeichnung 2: | Achsenbezeichnung Jahreszahlen
|  | Metalle | [10 empty] | Mineralik und Nebenprodukte | [5 empty] | Kunststoffe | [7 empty] | Biomasse
|  | Eisen und Stahl | Edelstahl | Aluminium | Kupfer | Zink | Blei | Zinn | Silber | Gold | Palladium | Platin | Asphalt | Gesteinskörnungen | Schlacken und Hüttensande | Steinkohleflugaschen | Behälterglas | REA-Gips | PE-HD Granulat | PE-LD Granulat | PP Granulat | PET Granulat | PS Granulat | PVC Granulat | Mischkunststoffe | Altreifen | Altholz | PPK | Lebensmittel- und Garten-abfälle | Alttextilien | Summe
| DIERec | 133900 | 22800 | 18200 | 142100 | 5700 | 3900 | 6000 | 3600 | 6400 | 400 | 2400 | 12100 | 55100 | 15700 | 4400 | 3800 | 6200 | 2000 | 4100 | 2600 | 1700 | 700 | 900 | 600 | 1200 | 8400 | 23300 | 2600 | 2000 | 492700
| DERec | 45000 | 1400 | 7500 | 19900 | 400 | 700 | 0 | 0 | 0 | 0 | 0 | 12100 | 55100 | 15700 | 4400 | 3800 | 6200 | 1900 | 4000 | 2600 | 1700 | 700 | 900 | 600 | 900 | 8700 | 23200 | 2500 | 2000 | 221700
| KEA-Saldo | 127953.5 | 23326.1 | 162622.3 | 37227.12 | 279.7935 | 1800.832 | 1615.284 | 3134.045 | 1811.957 | 622.1377 | 2679.637 | 17044.7 | 3302.167 | 24165.22 | 9033.519 | 22076.02 | -1854.195 | 38916.92 | 67328.45 | 44089.43 | 36548.48 | 13626.18 | 16292.04 | 4575.923 | 21844.02 | 131664.8 | 530555.6 | 39056.11 | 24818.8 | 1406156.8
| KEA-Saldo ohne VK | 101613.3 | 1482.087 | 151135.1 | 9493.845 | -2617.685 | 159.9021 | -6.603517 | -47.78929 | -19.24115 | -7.619156 | -84.82768 | 17044.7 | 3302.167 | 24165.22 | 9033.519 | 22076.02 | -1854.195 | 27199.73 | 54668.81 | 34092.59 | 26417.11 | 10163.2 | 12326.26 | 2476.806 | 7134.062 | 110046.2 | 515757.9 | 39022.12 | 15760.93 | 1189933.7
| 2025 | 10 | 10 | 18 | 21.66667 | 25.66667 | 29.66667 | 33.66667 | 37.66667 | 41.66667 | 45.66667
| 2030 | 3 | 9 | 11 | 15.66667 | 19.66667 | 23.66667 | 27.66667 | 31.66667 | 35.66667 | 39.66667
| 2035 | 6 | 4 | 6.6 | 6.133333 | 6.433333 | 6.733333 | 7.033333 | 7.333333 | 7.633333 | 7.933333
| 2040 | 4 | 1 | 7 | 7 | 8.5 | 10 | 11.5 | 13 | 14.5 | 16
| 2045 | 5.785714 | 4.535714 | 8.178571 | 8.559524 | 9.755952 | 10.95238 | 12.14881 | 13.34524 | 14.54167 | 15.7381
| 2050 | 5.988095 | 3.904762 | 7.52381 | 7.34127 | 8.109127 | 8.876984 | 9.644841 | 10.4127 | 11.18056 | 11.94841
| 2055 | 6.190476 | 3.27381 | 6.869048 | 6.123016 | 6.462302 | 6.801587 | 7.140873 | 7.480159 | 7.819444 | 8.15873
| 2060 | 6.392857 | 2.642857 | 6.214286 | 4.904762 | 4.815476 | 4.72619 | 4.636905 | 4.547619 | 4.458333 | 4.369048
| 2065 | 6.595238 | 8.595238 | 10.59524 | 12.59524 | 14.59524 | 16.59524 | 18.59524 | 20.59524 | 22.59524 | 24.59524
| 2070 | 6.797619 | 8.797619 | 10.79762 | 12.79762 | 14.79762 | 16.79762 | 18.79762 | 20.79762 | 22.79762 | 24.79762
| 2075 | 7 | 8 | 9 | 10 | 11 | 12 | 13 | 14 | 15 | 16
| DIERec | 133922.8 | 22797.9 | 18168.58 | 142059.6 | 5709.336 | 3944.634 | 6039.573 | 3567.777 | 6369.078 | 425.8896 | 2449.61 | 12138.25 | 55069.91 | 15655.82 | 4353.278 | 3792.591 | 6205.619 | 1970.413 | 4063.02 | 2625.335 | 1709.215 | 747.2513 | 933.2778 | 621.628 | 1151.716 | 8415.24 | 23268.91 | 2564.958 | 1996.778 | 492738
| DERec | 44990.92 | 1372.707 | 7517.354 | 19910.97 | 364.7064 | 656.8862 | 4.927573 | -10.83166 | -4.406154 | -0.4199214 | -4.767147 | 12138.25 | 55069.91 | 15655.82 | 4353.278 | 3792.591 | 6205.619 | 1941.956 | 4032.949 | 2596.887 | 1677.854 | 737.9959 | 924.5606 | 577.914 | 870.1237 | 8660.876 | 23221.71 | 2500.609 | 1970.47 | 221727.4

## Säulen gestapelt
Zusätzliche Grafikelemente
Trennlinie horizontal gepunktet
Trennlinie horizontal
|  | Trennlinie vertikal gepunktet | Trennlinie vertikal gepunktet
Quelle: Umweltbundesamt "Sekundärrohstoffwirtschaft in Stoffströmen und Stoffstrombilanzen"
*Fußnote
Verwertungseffekte in Deutschland 2013
Rohstoffbezogene Ergebnisse des DIERec und DERec nach Materielien
Beschritungsfeld
Beschritungsfeld

## Abb 3
Quelle: Umweltbundesamt "Sekundärrohstoffwirtschaft in Stoffströmen und Stoffstrombilanzen"
Verwertungseffekte in Deutschland 2013
Rohstoffbezogene Ergebnisse des DIERec und DERec nach Materielien