## Tabelle1
Prüfparameter | AgBB / DIN EN 16516 | Chemikalien-VV / DIN EN 16516 | DIN EN 717-1
Mindest-Kammergröße | 0,250 m³ | 0,250 m³ | 0,250 m³
Probenoberfläche | Oberseite | Vorder- und Rückseite | Vorder- und Rückseite
Lage des Prüfkörpers | auf dem Prüfkammerboden liegend, alternativ mechanische Rücken- und Kantenabdichtung | auf der Schmalkante stehend | auf der Schmalkante stehend
offene Kanten | keine, vollständige Abklebung der Seitenkanten mit Aluminiumklebeband | Schmalkantenversiegelung gemäß DIN EN 717-1: Umfang/Fläche = 1,5 /m | Schmalkantenversiegelung: Umfang/Fläche = 1,5 /m
Verhältnis Probenumfang zu Fugenlänge bei starren Bodenbelägen | mindestens ca. 2,5:1 bzw. den realen Gegebenheiten entsprechend, bei unterschiedlichen Maßen den maximalen Fugenanteil wählen | keine Festlegung | keine Festlegung
Beladung | 0,4 m²/m³ | 1,8 m²/m³ | 1,0 m²/m³
Luftwechselrate | 0,5 /h | 0,5 /h | 1,0 /h
flächenspezifische Luftwechselrate | 1,25 m3/(m2*h) | 0,278 m3/(m2*h) | 1,0 m3/(m2*h)
Temperatur | 23,0 °C | 23,0 °C | 23,0 °C
relative Luftfeuchte | 50% | 50% | 45%
Zeitpunkt der Emissionsmessung | Bestimmung der Emissionen nach drei und 28 Tagen | Mittelwert der Doppelbestimmung vom 28. Tag als Ausgleichskonzentration | Bestimmung der Ausgleichskonzentration