## Tabelle1
Tabelle 1: Im Portal Sekundärrohstoffwirtschaft in Stoffströmen und Stoffstrombilanzen abgebildete Materialien
Metalle | Nichtmetallische Mineralik | Kunststoffe | Biomasse
Edelstahl | Recycling-Gesteinskörnungen aus Bau- und Abbruchabfällen | PE-LD | Altholz
Stahl und Gusseisen | Asphaltgranulat | PE-HD | Papier Pappe Karton
Aluminium | Flugaschen aus der Steinkohlefeuerung | PP | Lebensmittel- und Gartenabfälle
Kupfer | Behälterglas | PVC | Alttextilien
Zink | Hüttensand | PET
Blei | REA-Gips | PS
Zinn |  | Altreifen
Silber
Gold
Platin
Palladium

## Tabelle2
Tabelle 2: Abschätzung der Sekundärbleiproduktion 2007 – 2015
Verwertungsort und Verwertungsart | Sekundärproduktion in kt
| 2007 | 2008 | 2009 | 2010 | 2011 | 2012 | 2013 | 2014 | 2015
Sekundärblei aus der Raffination aus Blei-Säure-Batterien | 155 | 137 | 151 | 117 | 118 | 118 | 134 | 128 | 137
Sekundärblei aus der Raffination aus Abfallimporten | 192 | 116 | 175 | 212 | 133 | 152 | 129 | 114 | 111
Gesamt | 347 | 254 | 326 | 328 | 251 | 270 | 263 | 243 | 248
Quelle: Umweltbundesamt, FKZ 3714 93 316 0

## Tabelle3
Tabelle 3: Verwertungseffekte für Blei 2007 – 2015
Indikator | Einheit | 2007 | 2008 | 2009 | 2010 | 2011 | 2012 | 2013 | 2014 | 2015
DIERec | kt | 5206 | 3805 | 4883 | 4919 | 3762 | 4048 | 3945 | 3634 | 3720
DERec | kt | 867 | 634 | 813 | 819 | 627 | 674 | 657 | 605 | 619
KEA-Saldo mit Vorketten | TJ | 2377 | 1737 | 2229 | 2246 | 1718 | 1848 | 1801 | 1659 | 1698
KEA-Saldo ohne Vorketten | TJ | 211 | 154 | 198 | 199 | 153 | 164 | 160 | 147 | 151
Quelle: Umweltbundesamt, FKZ 3714 93 316 0

## Tabelle4
Tabelle 4: Datenquellen und Annahmen zur Ermittlung der Indikatoren
Blei | Kommentare
Abbildung Primärproduktion | Ausschließlich im Ausland; Abbildung durch den Weltmarktprozess aus ecoinvent 3.2 „market for lead, lead (GLO)“ ohne den Anteil von Sekundärmaterial
Abbildung Sekundärproduktion | Abbildung durch den EU-Prozess aus ecoinvent 2.2 „lead, secondary, at plant (RER)“
Annahmen für DERec-Berechnung | KRA entspricht DIERec KRA ohne Vorkette plus Konzentratsgewicht KEA analog Abbildung der Vorkette durch den Weltmarktprozess aus ecoinvent 3.2 „zinc-lead mine operation, lead concentrate (GLO)“