## Tabelle1a
Tabelle 1a: Stoffliche Verwertung der Kunststoffe PE-HD, PE-LD, PP, PET, PS und PVC 2013 und Substitutionsäquivalente 2013
Sekundärrohstoff | Hochwertige werkstoffliche Verwertung [t] | Werkstoffliche Verwertung [t] |  |  | Rohstoffliche Verwertung [t]
| 1:1 Substitution Primärkunststoff | Sekundärkunststoff | Substitution Holz | Substitution Beton | 1:1 Substitution von Schweröl
PE-HD | 277000 | 19000 | 15000 | 46000 | 9000
PE-LD | 314000 | 30000 | 24000 | 72000 | 14000
PP | 229000 | 32000 | 26000 | 77000 | 15000
PET | 457000 | 4000 | 3000 | 10000 | 2000
PS | 75000 | 5000 | 4000 | 12000 | 2000
PVC | 146000 | 50000 | 40000 | 120000 | 300
Summe | 1.498.000 t | 139.000 t | 111.000 t | 334.000 t | 43.000 t
Quelle: Umweltbundesamt, FKZ 3714 93 316 0

## Tabelle1b
Tabelle 1b: Energetische Verwertung der Kunststoffe PE-HD, PE-LD, PP, PET, PS und PVC und Substitutionsäquivalente 2013
Einsatzbereich | Sekundärkunststoff | Verwertete Menge [t TM] | Heizwert [MJ/kg] | Substitutionsäquivalent
MVA | PE-HD | 391000 | 46.1 | Strom + Wärme
| PE-LD | 882000 | 46.1
| PP | 592000 | 44
| PET | 201000 | 20
| PS | 173000 | 40.2
| PVC | 420000 | 18
Summe MVA |  | 2658000
Feuerungsanlagen | PE-HD | 261000 | 46.1 | Strom + Wärme
(insb. EBS-Kraftwerke und Mitverbrennungsanlagen) | PE-LD | 588000 | 46.1
| PP | 394000 | 44
| PET | 134000 | 20
| PS | 115000 | 40.2
| PVC | 280000 | 18
Summe Feuerungsanlagen |  | 1772000
Gesamt |  | 4430000
Quelle: Umweltbundesamt, FKZ 3714 93 316 0

## Tabelle2a
Tabelle 2a: Abschätzung der hochwertigen werkstofflichen und rohstofflichen Verwertung von PE-HD, PE-LD, PP, PET, PS und PVC 2007 - 2015
Sekundärrohstoff | Hochwertige werkstoffliche Verwertung [kt TM] |  |  |  |  | Rohstoffliche Verwertung [kt TM]
| 2007 | 2009 | 2011 | 2013 | 2015 | 2007 | 2009 | 2011 | 2013 | 2015
PE-HD | 226 | 221 | 265 | 277 | 297 | 9 | 9 | 9 | 9 | 12
PE-LD | 287 | 268 | 294 | 314 | 329 | 14 | 14 | 15 | 14 | 20
PP | 219 | 200 | 226 | 229 | 232 | 15 | 15 | 16 | 15 | 21
PET | 360 | 453 | 480 | 457 | 467 | 2 | 2 | 2 | 2 | 2
PS | 92 | 76 | 73 | 75 | 78 | 2 | 2 | 2 | 2 | 3
PVC | 125 | 116 | 132 | 146 | 151 | 0.3 | 0.3 | 0.4 | 0.3 | 0.5
Summe | 1309 | 1335 | 1470 | 1498 | 1555 | 43 | 43 | 45 | 43 | 60
Quelle: Umweltbundesamt, FKZ 3714 93 316 0

## Tabelle2b
Tabelle 2b: Abschätzung der werkstofflichen Verwertung von PE-HD, PE-LD, PP, PET, PS und PVC 2007 – 2015
Sekundärrohstoff | Werkstoffliche Verwertung [kt]
| Sekundärkunststoff |  |  |  |  | Substitution Holz |  |  |  |  | Substitution Beton
| 2007 | 2009 | 2011 | 2013 | 2015 | 2007 | 2009 | 2011 | 2013 | 2015 | 2007 | 2009 | 2011 | 2013 | 2015
PE-HD | 16 | 17 | 18 | 19 | 20 | 13 | 14 | 14 | 15 | 16 | 38 | 41 | 43 | 46 | 48
PE-LD | 26 | 27 | 29 | 30 | 32 | 21 | 22 | 23 | 24 | 26 | 62 | 65 | 70 | 72 | 77
PP | 27 | 28 | 31 | 32 | 34 | 22 | 22 | 25 | 26 | 27 | 65 | 67 | 74 | 77 | 82
PET | 3 | 3 | 3 | 4 | 4 | 2 | 2 | 2 | 3 | 3 | 7 | 7 | 7 | 10 | 10
PS | 4 | 4 | 5 | 5 | 5 | 3 | 3 | 4 | 4 | 4 | 10 | 10 | 12 | 12 | 12
PVC | 43 | 40 | 45 | 50 | 51 | 34 | 32 | 36 | 40 | 41 | 103 | 96 | 108 | 120 | 122
Summe | 120 | 119 | 132 | 139 | 146 | 95 | 95 | 105 | 112 | 117 | 286 | 286 | 314 | 336 | 350
Quelle: Umweltbundesamt, FKZ 3714 93 316 0

## Tabelle2c
Tabelle 2c: Abschätzung der energetischen Verwertung von PE-HD, PE-LD, PP, PET, PS und PVC 2007 – 2015
Einsatzbereich | Sekundärkunststoff | Verwertete Menge [kt TM]
|  | 2007 | 2009 | 2011 | 2013 | 2015
MVA | PE-HD | 270 | 311 | 364 | 391 | 381
| PE-LD | 675 | 731 | 828 | 882 | 864
| PP | 420 | 464 | 548 | 592 | 587
| PET | 87 | 92 | 158 | 201 | 206
| PS | 136 | 144 | 170 | 173 | 160
| PVC | 315 | 338 | 390 | 420 | 413
Summe MVA |  | 1902 | 2080 | 2456 | 2658 | 2611
Feuerungsanlagen | PE-HD | 180 | 207 | 242 | 261 | 254
(insb. EBS-Kraftwerke und Mitverbrennungsanlagen) | PE-LD | 450 | 488 | 552 | 588 | 576
| PP | 280 | 309 | 365 | 394 | 392
| PET | 58 | 61 | 105 | 134 | 138
| PS | 91 | 96 | 113 | 115 | 107
| PVC | 210 | 226 | 260 | 280 | 275
Summe Feuerungsanlagen |  | 1268 | 1387 | 1638 | 1772 | 1741
Gesamt |  | 3170 | 3467 | 4094 | 4430 | 4352
Quelle: Umweltbundesamt, FKZ 3714 93 316 0

## Tabelle3a
Tabelle 3a: Stoffliche Verwertungseffekte von PE-HD, PE-LD, PP, PET, PS und PVC 2007 – 2015
Jahr | Indikator | Einheit | PE-HD | PE-LD | PP | PET | PS | PVC | Mischkunststoff
2007 | DIERec | kt | 281 | 359 | 264 | 1061 | 149 | 215 | 535
2009 | DIERec | kt | 275 | 335 | 241 | 1336 | 123 | 200 | 536
2011 | DIERec | Kt | 330 | 369 | 272 | 1414 | 117 | 227 | 587
2013 | DIERec | kt | 344 | 393 | 276 | 1347 | 121 | 250 | 622
2015 | DIERec | kt | 370 | 413 | 279 | 1377 | 126 | 259 | 666
2007 | DERec | kt | 258 | 332 | 237 | 1036 | 138 | 208 | 491
2009 | DERec | kt | 252 | 310 | 216 | 1305 | 113 | 193 | 492
2011 | DERec | kt | 302 | 341 | 244 | 1381 | 108 | 219 | 541
2013 | DERec | kt | 316 | 363 | 247 | 1316 | 112 | 242 | 578
2015 | DERec | kt | 339 | 381 | 250 | 1345 | 117 | 250 | 605
2007 | KEA-Saldo mit Vorketten | TJ | 15433 | 20221 | 14510 | 25272 | 7266 | 6783 | 4183
2009 | KEA-Saldo mit Vorketten | TJ | 15095 | 18904 | 13238 | 31818 | 5992 | 6296 | 4199
2011 | KEA-Saldo mit Vorketten | TJ | 18084 | 20778 | 14965 | 33680 | 5722 | 7141 | 4526
2013 | KEA-Saldo mit Vorketten | TJ | 18897 | 22146 | 15159 | 32089 | 5920 | 7884 | 4576
2015 | KEA-Saldo mit Vorketten | TJ | 20282 | 23236 | 15353 | 32799 | 6169 | 8159 | 5509
2007 | KEA-Saldo ohne Vorketten | TJ | 5864 | 8662 | 4941 | 17293 | 3016 | 3371 | 2084
2009 | KEA-Saldo ohne Vorketten | TJ | 5735 | 8098 | 4508 | 21772 | 2487 | 3129 | 2099
2011 | KEA-Saldo ohne Vorketten | TJ | 6871 | 8900 | 5096 | 23047 | 2375 | 3549 | 2301
2013 | KEA-Saldo ohne Vorketten | TJ | 7180 | 9486 | 5163 | 21958 | 2457 | 3919 | 2477
2015 | KEA-Saldo ohne Vorketten | TJ | 7706 | 9953 | 5229 | 22443 | 2560 | 4055 | 2570
Quelle: Umweltbundesamt, FKZ 3714 93 316 0

## Tabelle3b
Tabelle 3b: Effekte der energetischen Verwertung von PE-HD, PE-LD, PP, PET, PS und PVC 2007 – 2015
Jahr | Indikator | Einheit | PE-HD | PE-LD | PP | PET | PS | PVC
2007 | DIERec und DERec | kt | 1123 | 2807 | 1667 | 157 | 494 | 508
2009 | DIERec und DERec | kt | 1293 | 3043 | 1843 | 166 | 521 | 546
2011 | DIERec und DERec | kt | 1512 | 3445 | 2174 | 285 | 616 | 629
2013 | DIERec und DERec | kt | 1626 | 3670 | 2350 | 348 | 602 | 649
2015 | DIERec und DERec | kt | 1586 | 3593 | 2332 | 373 | 582 | 666
2007 | KEA-Saldo | TJ | 13825 | 34563 | 20522 | 1927 | 6087 | 6296
2009 | KEA-Saldo | TJ | 15916 | 37468 | 22694 | 2041 | 6419 | 6770
2011 | KEA-Saldo | TJ | 18630 | 42413 | 26771 | 3508 | 7579 | 7796
2013 | KEA-Saldo | TJ | 20020 | 45183 | 28930 | 4460 | 7706 | 8408
2015 | KEA-Saldo | TJ | 19528 | 44239 | 28718 | 4588 | 7160 | 8254
Quelle: Umweltbundesamt, FKZ 3714 93 316 0

## Tabelle4
Tabelle 4: Datenquellen und Annahmen zur Ermittlung der Indikatoren
Alle betrachteten Kunststoffe | Kommentare
Abbildung Primärproduktion | Abbildung für PE-HD durch den Prozess „market for polyethylene, high density (GLO)“ Abbildung für PE-LD durch den Prozess „market for polyethylene, low density (GLO)“ Abbildung für PP durch den Prozess „market for polypropylene, granulate (GLO)“ Abbildung für PS durch den Prozess „market for polystyrene, general purpose (GLO)“ Abbildung für PVC durch den Prozess „polyvinylchloride, bulk polymerised, (GLO)“ Mischkunststoffe: Zur Abbildung von Holz für Lärmschutz- oder Pallisadenwände wurde der Prozess „market for sawnwood, softwood, dried (u=10%), planed. (RER)“ verwendet. Für die Betonfüße wurde der Prozess „market for concrete block (GLO)“ genutzt. Zur Abbildung von Schweröl wurde der Prozess „market for heavy fuel oil (CH)“ verwendet.
Abbildung Sekundärproduktion | KRA für Sekundärprozesse wurden aus verschiedenen Literaturquellen abgeleitet (siehe Erläuterungen in Kapitel 7.4 des ReSek Berichts)
Annahmen für DERec-Berechnung | Erdöl und Erdgas als wichtiger Ausgangsrohstoff zur Herstellung von Kunststoffen wird importiert. Da grundsätzlich in den Abschätzungen des DERec keine Differenzierung des Energieeinsatzes nach inländisch und ausländisch vorgenommen wurde, da hierfür die Daten im Normalfall nicht vorlagen, musste für Kunststoffe zwischen dem Einsatz von Erdgas und Erdöl als Energieträger und als Feedstock unterschieden werden. Diese Angaben wurden den jeweiligen Eco-Profiles der einzelnen Kunststoffsorten von PlasticsEurope entnommen. Der KRA für Kunststoff Primär wurde so um den gewichteten Anteil der KRA- und KEA-Koeffizienten für Erdgas und Erdöl als Feedstock reduziert. Die Grundlage dazu bilden die Prozesse „market for petroleum (GLO)“ und „market for natural gas, high pressure (RoW)“. Der Erdölinput im KRA für Schweröl das importiert wird, bildet nur den Transportaufwand und das Eigengewicht ab. Für die Berechnung wurde folgender Prozess verwendet: „market for petroleum (GLO)“